## 验收汇总
全屋铝柜验收清单
项目名称：
安装地址：
验收日期：
安装单位：
联系人：
联系电话：
⚠️ 关键否决项（有以下任一项，建议拒签）
1. 结构性问题：柜体严重变形、对角线误差>10mm、固定不牢固
2. 安全性问题：有尖锐边角、玻璃未钢化、柜体不稳
3. 功能性问题：柜门无法开关、抽屉拉不出、五金失效
4. 材质问题：与合同不符、铝材偏薄、大面积锈蚀
验收结果：
☐ 通过验收 ☐ 需整改后复验 ☐ 拒绝验收
备注：
签字确认：
业主签字： | 日期：
安装方签字： | 日期：

## 一、外观质量
检查项 | 合格标准 | 不合格表现 | 潜在隐患 | 检查状态
划痕检查 | 表面光滑，无肉眼可见划痕；迎光侧看无瑕疵 | 有明显划痕、擦痕；氧化层被破坏 | 1. 氧化层破损处易腐蚀 2. 划痕藏污纳垢难清洁 3. 影响美观和保值 | ☐
色差检查 | 同一空间内所有柜体色泽一致；氧化膜/喷涂颜色均匀 | 不同批次明显色差；局部色块不均；有流挂、起泡 | 1. 视觉不协调，影响装修效果 2. 喷涂起泡处会剥落 3. 流挂说明工艺不达标 | ☐
边角处理 | 所有外露边角倒角圆润R≥2mm；无毛刺、锐角 | 有尖锐边角；切割面粗糙有毛刺；未做倒角处理 | 1. 安全隐患：容易割伤手 2. 搬运物品时易划伤 3. 儿童活动风险高 | ☐
1.1 铝材表面处理
焊缝质量 (如有焊接) | 焊缝平整光滑，打磨抛光到位；无焊渣、气孔、裂纹 | 焊缝凸凹不平；有明显焊点未打磨；有气孔或裂纹 | 1. 焊缝处应力集中易断裂 2. 气孔是结构薄弱点 3. 影响承重和寿命 | ☐
1.2 柜体外观
柜门平整度 | 门板平整，迎光看无明显波浪；对角线误差≤2mm | 门板明显翘曲、波浪变形；视觉不平整 | 1. 关闭后缝隙不均匀 2. 影响密封性 3. 久了会加重变形 | ☐
接缝均匀性 | 柜门之间缝隙2-4mm且均匀；左右对称一致 | 缝隙大小不一；有的太宽(>5mm)有的太紧(<1mm)；上下不对齐 | 1. 太宽密封差、进灰尘 2. 太紧开关摩擦门板 3. 影响美观和品质感 | ☐
封边完整性 | 封边条贴合紧密无缝隙；无翘边、开裂、脱胶 | 封边条翘起；有开裂或脱胶；端面露铝未封边 | 1. 进水风险：水汽渗入腐蚀铝材 2. 封边脱落继续扩大 3. 锋利边缘割手 | ☐

## 二、尺寸规格
检查项 | 合格标准 | 不合格表现 | 潜在隐患 | 检查状态
高度尺寸 | 与图纸误差≤5mm；预留顶部间隙5-10mm(便于安装) | 超出误差范围；顶部顶死天花板或间隙过大；左右高度不一致 | 1. 顶死天花板无法安装固定 2. 间隙太大影响美观 3. 高度不一致影响水平度 | ☐
方正度检查 (对角线法) | 对角线长度差≤2mm；用角尺检测四角为90° | 对角线差>5mm；明显呈平行四边形/梯形 | 1. 结构性问题：柜体扭曲应力 2. 门板安装困难，缝隙不均 3. 承重能力下降，久用变形 | ☐
深度尺寸 | 与图纸误差≤3mm；嵌入柜体深度符合设计 | 深度过深占用通道；过浅收纳空间不足；多组柜深度不一致 | 1. 影响通道空间和动线 2. 无法放入预定的收纳物品 3. 柜门无法完全打开 | ☐
2.1 整体尺寸精度
层板间距 | 间距均匀，误差≤5mm；符合物品收纳高度需求 | 间距大小不一；无法放下预定高度的物品；可调节层板孔位对齐 | 1. 空间浪费，收纳效率低 2. 大件物品无法放入 3. 层板受力不均变形 | ☐
挂衣杆高度 | 长衣区高度≥1300mm；短衣区高度≥900mm；杆子水平误差≤3mm | 高度不够衣服下摆拖地；杆子倾斜导致衣架滑动；两端固定不牢固 | 1. 衣服下摆脏污、磨损 2. 衣架滑到一侧堆积 3. 杆子承重后脱落 | ☐
抽屉尺寸 | 抽屉与柜体间隙均匀1-2mm；拉出后与柜门平齐；多抽屉高度一致 | 抽屉太紧拉不动；太松左右晃动；拉出后与柜面不平；抽屉高度不一致 | 1. 太紧磨损抽屉和导轨 2. 太松影响美观和寿命 3. 关门后抽屉未关到位 | ☐

## 三、五金配件
检查项 | 合格标准 | 不合格表现 | 潜在隐患 | 检查状态
铰链数量 | 门高≤1200mm至少2个铰链；门高>1200mm至少3-4个；重型门需额外加强 | 数量不足；位置分布不均 | 1. 门板承重不足，久用下坠 2. 门缝变形，关不严 3. 铰链超载断裂风险 | ☐
开合顺畅度 | 开启角度≥90°(部分场景≥110°)；开关无阻力、无异响；手感均匀一致 | 开合角度不足；有摩擦声、卡顿；需要用力才能开关 | 1. 使用体验差 2. 铰链寿命缩短 3. 门板受异常应力变形 | ☐
缓冲性能 | 关闭最后100mm自动减速；轻推后缓慢归位无撞击声 | 猛烈撞击门框；缓冲失效；需要用力推才能关上 | 1. 安全隐患：夹手风险 2. 撞击损坏柜体和铰链 3. 夜间使用噪音大 | ☐
门缝均匀性 | 门四周缝隙2-4mm且均匀；门与门之间缝隙一致 | 缝隙大小不一；有的地方太紧摩擦；有的地方缝隙>5mm | 1. 缝隙大密封差、进灰尘 2. 太紧摩擦门板表面 3. 视觉不美观 | ☐
3.1 铰链（门铰）
推拉顺畅度 | 单手可轻松推拉；全程无卡顿、跳动；有润滑感无摩擦声 | 需要双手用力推；有卡顿、跳动；有刺耳摩擦声 | 1. 使用体验极差 2. 轨道磨损加剧 3. 轨道滚珠损坏 | ☐
承重性能 | 额定承重(通常15-25kg/抽屉)；满载后轨道不下沉；拉出无变形 | 装载后明显下沉；轨道弯曲变形；拉出困难 | 1. 抽屉脱落风险 2. 轨道永久变形无法修复 3. 无法正常收纳物品 | ☐
防脱装置 | 拉到极限有止挡；用力拉不会完全脱出；回弹顺畅 | 一拉就完全脱出；无止挡装置；回弹卡顿 | 1. 安全隐患：抽屉砸伤脚 2. 抽屉掉落损坏物品 3. 重新安装困难 | ☐
关闭到位 | 推入后与柜门齐平；自动归位准确；多抽屉对齐一致 | 关不到位突出或凹陷；需要反复调整；多抽屉参差不齐 | 1. 关门后抽屉未关好 2. 影响柜门关闭 3. 视觉不整齐 | ☐
3.2 滑轨（抽屉轨道）
拉手牢固度 | 螺丝拧紧无松动；用力拉拽无晃动；与门板贴合紧密 | 拉手松动、晃动；螺丝孔过大；拉手与门板有缝隙 | 1. 久用螺丝松脱 2. 拉手脱落伤人 3. 螺丝孔扩大无法修复 | ☐
安装位置 | 柜门拉手高度一致；成人高度约900-1100mm；儿童柜更低 | 高低不统一；太高或太低不便使用；左右不对称 | 1. 使用不便，体验差 2. 视觉不整齐 3. 儿童够不到 | ☐
挂衣杆固定 | 两端固定牢固；承重后无下沉；杆身水平误差≤3mm | 一端或两端松动；承重后明显下垂；杆子倾斜 | 1. 衣物掉落风险 2. 杆子脱落砸伤人 3. 衣架滑到一侧 | ☐

## 四、功能测试
检查项 | 合格标准 | 不合格表现 | 潜在隐患 | 检查状态
全开全关测试 | 开启角度≥90°；完全打开后不干涉；完全关闭后密封良好 | 开启角度不足；打开后撞到旁边物品；关不严有缝隙 | 1. 无法正常取放物品 2. 撞击损坏柜门和物品 3. 密封差进灰尘湿气 | ☐
连续开关测试 | 连续开关10次无异常；每次手感一致；无异响 | 关几次后卡住；手感逐渐变差；出现异响 | 1. 铰链质量问题 2. 安装不到位 3. 久用故障率高 | ☐
无干涉测试 | 柜门之间不碰撞；柜门与抽屉不冲突；打开抽屉不影响门 | 门之间互相碰撞；开门时抽屉拉不出；互相摩擦刮伤表面 | 1. 损伤柜体表面 2. 无法同时使用 3. 功能互相限制 | ☐
4.1 柜门功能测试
满载推拉测试 | 装载额定重量后推拉顺畅；无下沉、变形；自动归位正常 | 满载推不动；明显下沉；拉出后关不回 | 1. 无法正常收纳 2. 轨道永久损坏 3. 抽屉报废 | ☐
防倾倒测试 | 拉出抽屉时柜体稳固；单手拉抽屉柜体不前倾 | 一拉就往前倾；需要压住柜体才能拉开 | 1. 安全隐患：柜体翻倒 2. 尤其对儿童危险 3. 柜体固定不到位 | ☐
关闭对齐测试 | 多抽屉关闭后与门齐平；高度一致整齐；无突出凹陷 | 有的突出有的凹陷；参差不齐；需要反复调整 | 1. 关门后抽屉未关好 2. 影响柜门关闭 3. 视觉不美观 | ☐
4.2 抽屉功能测试
层板承重测试 | 标准层板承重≥30kg；放置重物后无明显变形；24小时后无永久变形 | 放置重物明显弯曲；层板两端翘起；有永久变形 | 1. 物品放置不稳 2. 久用层板断裂 3. 物品掉落损坏 | ☐
挂衣杆承重 | 挂满冬装无下垂；杆身无明显弯曲；固定端无松动 | 挂几件就下垂；杆身明显弯曲；固定端松脱 | 1. 衣物堆积一起 2. 杆子断裂脱落 3. 衣物掉落损坏 | ☐
抽屉承重测试 | 满载推拉顺畅；轨道不下沉；关闭后不脱轨 | 满载拉不动；轨道下沉变形；容易脱轨 | 1. 无法正常收纳 2. 轨道永久损坏 3. 抽屉报废 | ☐

## 五、安装工艺
检查项 | 合格标准 | 不合格表现 | 潜在隐患 | 检查状态
墙体固定 | 每米至少2-3个固定点；膨胀螺丝/射钉牢固；固定在实墙或龙骨上 | 固定点过少；固定在石膏板空心处；螺丝松动 | 1. 柜体翻倒风险 2. 尤其地震或有儿童时 3. 柜体脱落损坏 | ☐
垂直度 | 用水平仪检测垂直；误差≤2mm/米；视觉上不倾斜 | 明显倾斜；用水平仪测偏差>5mm；视觉扭曲 | 1. 门缝不均匀 2. 柜门自动开关 3. 视觉不舒服 | ☐
调平处理 | 底部用调平垫片调平；四角着地均匀受力；无晃动不稳 | 某个角悬空；垫片位置不当；柜体晃动 | 1. 久用变形加重 2. 产生异响 3. 受力不均损坏 | ☐
多柜连接 | 连接件齐全牢固；连接处无缝隙；整体如同一体 | 连接件缺失或松动；连接处有缝隙；各自独立 | 1. 整体性差，强度低 2. 缝隙藏污纳垢 3. 视觉割裂 | ☐
5.1 固定与调平
墙体收口 | 收口条与墙面贴合紧密；缝隙≤3mm；切割整齐美观 | 缝隙过大(>8mm)；收口条翘曲；切口粗糙 | 1. 缝隙太大进灰尘虫子 2. 收口条脱落 3. 影响美观 | ☐
阴角阳角 | 角度准确90°；拼接处无缝隙；过渡自然 | 角度不准；拼接缝隙大；有错台 | 1. 影响美观 2. 藏污纳垢 3. 拼接件脱落 | ☐
水电避让 | 与水电管路保持距离；无硬性接触挤压；预留检修口 | 挤压水管电线；无检修空间；直接固定在管路上 | 1. 安全隐患：破坏管路 2. 水管漏水损坏柜体 3. 无法检修维护 | ☐

## 六、安全环保
检查项 | 合格标准 | 不合格表现 | 潜在隐患 | 检查状态
边角安全性 | 所有外露边角倒角圆润R≥2mm；无尖锐角、毛刺 | 有尖锐直角；切割边有毛刺；未做圆角处理 | 1. 割伤风险：特别是儿童 2. 搬运物品划伤 3. 日常使用受伤 | ☐
玻璃安全 (如有) | 使用钢化玻璃且有3C标识；边缘打磨光滑；固定牢固 | 无3C标识或非钢化；边缘锋利；固定松动 | 1. 易碎伤人：非钢化玻璃危险 2. 破碎飞溅伤人 3. 儿童攀爬风险 | ☐
稳固性检查 | 成人用力推柜体无晃动；固定点牢固；重心合理 | 轻推就晃动；单点固定；头重脚轻 | 1. 柜体翻倒：尤其有儿童 2. 地震时危险 3. 使用寿命短 | ☐
防夹手设计 (如需要) | 儿童房有防夹手装置；缓冲铰链正常；开门间隙适中 | 无防夹手措施；快速关闭；缝隙容易夹手 | 1. 夹伤风险：手指受伤 2. 儿童尤其危险 3. 使用时需格外小心 | ☐
6.1 安全性检查
材质标识 | 铝材型号符合合同；有材质证明文件；无锈蚀迹象 | 铝材偏薄不达标；无材质证明；有锈点 | 1. 承重和寿命不达标 2. 无法维权 3. 久用损坏 | ☐
气味检查 | 无明显异味；打开柜门通风后无刺鼻味 | 有强烈胶水味；油漆味刺鼻；长期不散 | 1. 健康风险：有害气体 2. 影响入住 3. 甲醛等超标 | ☐
辅材环保 | 密封条、胶水有环保证明；甲醛释放量≤0.08mg/m³ | 无环保证明；气味刺鼻；检测超标 | 1. 健康隐患：长期危害 2. 儿童敏感人群风险 3. 无法通过环保验收 | ☐

## 七、清洁保护
检查项 | 合格标准 | 不合格表现 | 潜在隐患 | 检查状态
施工垃圾清理 | 地面无铝屑、包装材料；柜内无灰尘碎屑；无钻孔粉尘 | 满地垃圾；柜内有灰尘；有包装遗留物 | 1. 无法立即使用 2. 铝屑划伤地面 3. 需要自己清理 | ☐
保护膜处理 | 保护膜已撕除；无残留胶印；表面清洁 | 保护膜未撕；有胶印残留；胶印难以清理 | 1. 影响美观 2. 胶印老化更难清理 3. 需要专业清理 | ☐
表面清洁度 | 内外擦拭干净；无手印、水渍；可直接使用 | 有手印灰尘；有水渍痕迹；需要深度清洁 | 1. 影响美观 2. 水渍可能腐蚀表面 3. 增加后续工作 | ☐
7.1 现场清洁
施工保护 | 安装过程中无损伤；保护到位；包装清理及时 | 有安装损伤；踩踏痕迹；工具划痕 | 1. 影响美观 2. 损伤无法修复 3. 纠纷麻烦 | ☐
五金保护 | 五金件无划痕；保护膜已去除；功能完好 | 有划痕；保护膜残留；有锈迹 | 1. 影响使用体验 2. 锈蚀扩大 3. 五金寿命缩短 | ☐
保养说明 | 提供书面保养说明；告知清洁方法；说明注意事项 | 无保养说明；口头告知不清；无禁忌说明 | 1. 使用不当损坏 2. 清洁剂腐蚀表面 3. 影响质保 | ☐

## 八、文档售后
检查项 | 合格标准 | 不合格表现 | 潜在隐患 | 检查状态
安装图纸 | 与实际安装一致；尺寸标注清楚；有签字确认 | 图纸与实际不符；无图纸或模糊不清；无确认签字 | 1. 维修无依据 2. 维权困难 3. 后续改造无参考 | ☐
质保卡 | 盖章清晰；填写完整；质保期限明确 | 无盖章；填写不全；质保期模糊 | 1. 无法享受质保 2. 维权困难 3. 纠纷无凭据 | ☐
配件清单 | 五金备件齐全；数量与合同一致；有配件说明 | 备件缺失；数量不足；无说明 | 1. 损坏无配件更换 2. 需要额外购买 3. 影响使用 | ☐
付款凭证 | 金额与合同一致；发票/收据正规；款项明细清晰 | 金额不符；无正规凭证；明细不清 | 1. 财务纠纷 2. 无法报销 3. 维权困难 | ☐
8.1 配套文件
质保期限 | 书面明确质保年限；通常3-5年；涵盖范围清晰 | 口头承诺；质保期太短；范围不明确 | 1. 出问题无保障 2. 维权困难 3. 额外费用高 | ☐
售后联系方式 | 电话、微信畅通；有专人对接；响应及时 | 联系不上；推诿扯皮；无专人负责 | 1. 维修不及时 2. 问题长期无法解决 3. 使用体验差 | ☐
维修响应 | 书面承诺响应时间；通常24-48小时；有紧急处理机制 | 无承诺；响应时间长；无应急处理 | 1. 小问题拖成大问题 2. 影响正常使用 3. 维权困难 | ☐